## List1
Charakter (přírodní - P nebo syntetický - S) | Označení | Uveden na trh [rok] | Chemické složení | Tvrdost dle Mohse | Měrná hmotnost [g.cm-3] | Index lomu | Dvojlom | Disperze | Znaky shodné s diamantem | Identifikace
P i S | Diamant | 1970* | C | 10 | 3,52 | 2,417 | - | 0,044
S | Moissanit | 1997 | SiC | 9,3 | 3,22 | 2,650-2,697 | 0,047 | 0,108 | Shodná reakce testem tepelné vodivosti, vysoká tvrdost, vysoký index lomu | Vysoký dvojlom (zpravidla nelze stanovit při pozorování skrz tabulku), nižší měrná hmotnost, jehlicovité inkluze.
| Kubický zirkon | 1977 | ZrO2+CaO, ZrO2+Y2O3 | 8 - 8,5 | 5,65 5,95 | 2,15 | - | 0,06 | Vysoký index lomu i disperze | Velmi vysoká měrná hmotnost
S | GGG (Gallilant) - Gadolinium Galium Gamet | 1975 | Gd3Ga2[GaO4]3 | 7 | 7,05 | 2,03 | - | 0,038 | Vysoký index lomu i disperze | Velmi vysoká měrná hmotnost
S | YAG - Ytrium Aluminium Garnet | 1970 | Y3Al2[AlO4]3 | 8 | 4,57 | 1,83 | - | 0,028 | Index lomu relativně vysoký | Vysoká měrná hmotnost. nižší disperze.
S | Stroncium titanát (Fabulit) | 1954 | SrTiO3 | 5,5 | 5,13 | 2,41 | - | 0,2 | Vysoký index lomu i disperze | Nízká tvrdost. vysoká měrná hmotnost
S | Lithium niobát (Linobat) |  | LiNbO3 | 5,5 | 4,64 | 2,21-2,30 | 0,09 | 0,12 | Vysoký index lomu i disperze | Nízká tvrdost. vysoká měrná hmotnost, dvojlom
S | Syntetický rutil | 1948 | TiO2 | 6,5 | 4,25 | 2,61-2,90 | 0,29 | 0,3 | Vysoký index lomu i disperze | Nízká tvrdost. vysoká měrná hmotnost, dvojlom
S | Syntetický spinel | 1940 | MgAl2 | 8 | 3,63 | 1,73 | - | 0,02 | Dosti podobná měrná hmotnost | Nízký index lomu i disperze
P i S | Leukosafír | 1971 | Al2O3 | 9 | 3,99 | 1,760-1,778 | 0,008 | 0,018 | Vysoká tvrdost | Nízký index lomu i disperze, dvojlom
P i S | Scheelit |  | Ca[WO2] | 5 | 6,1 | 1,918-1,934 | 0,018 | 0,026 | Vysoký index lomu | Vysoká měrná hmotnost, nízká tvrdost. nízká disperze, dvojlom
P i S | Křišťál | 1944 | SiO2 | 7 | 2,65 | 1,544-1,553 | 0,009 | 0,013 |  | Nízký index lomu i disperze, dvojlom
P | Topaz |  | Al2[(SiO4)(OH,F)2] | 8 | 3,53 | 1,619-1,627 | 0,008 | 0,014 | Téměř stejná měrná hmotnost | Nízký index lomu i disperze, dvojlom
P | Zirkon |  | Zr[SiO4] | 7,5 | 4,69 | 1,926-1,985 | 0,059 | 0,039 | Vysoký index lomu i disperze | Velmi vysoký dvojlom, vysoká měrná hmotnost