## List1
GIA | SCAN.D.N. | IDC, CIBJO | Č.G.L. | EGI
D | River | exceptional white + | výjimečně bílý + | extra extra bílý
E |  | exceptional white | výjimečně bílý | extra bílý
F | Top Wesselton | rare white + | vzácně bílý | vysoce bílý
G |  | rare white | bílý + | velmi bílý
H | Wesselton | white | bílý | bílý
I | Top Crystal | slightly tinted white | bílý, slabě zbarvený | velmi jemně zbarvený bílý
J | Crystal |  |  | velmi lehce zbarvený bílý
K | Top Cape | tinted white | bílý, zbarvený | jemně zbarvený bílý
L |  |  |  | lehce zbarvený bílý
M | Cape | tinted colour | velmi | velmi jemně nažloutlý
|  | 1 | světle
žlutý
N |  | tinted colour |  | velmi lehce nažloutlý
O | Light Yellow | 2 |  | jemně nažloutlý
P |  | tinted colour |  | lehce nažloutlý
Q |  | 3 | světle žlutý | světle nažloutlý
R |  | tinted colour |  | nažloutlý
S | Yellow | 4 |  | světle žlutý
Z |  |  |  | žlutý
světle hnědý | běžný
světle žlutý | běžný
jasně žlutý | dosti běžný
hnědavě žlutý | běžný
hnědavě oranžový | vzácný
oranžový | velmi vzácný
citronově zelený | dosti vzácný
světle modrý | dosti vzácný
jasně modrý | mimořádně vzácný
světle růžový | dosti běžný
jasně růžový | velmi vzácný
červený | mimořádně vzácný
hnědý | běžný
žlutý | běžný
žlutavě hnědý | běžný
oranžové hnědý | vzácný
oranžově žlutý | vzácný
červenavé hnědý | velmi vzácný
jasně zelený | velmi vzácný
modrý | velmi vzácný
světle hnědavé růžový | vzácný
růžový | vzácný
purpurově růžový | velmi vzácný
Stupeň dne GIA a dle IDC, ČGL |  | EGI | Podstupeň | Popis přípustných vad
FL |  | FL |  | Diamant neobsahuje žádné nečistoty nebo vnitřní nehomogenity větší než 5 mikronu ani vnější vady kvality brusu. Nutné je použití binokulárního mikroskopu s osvětlením v temném poli.
Flawless
IF | LC | IF |  | Diamanty bez vnitřních vad větších než 5 mikronu, které pro drobné vady kvality brusu nemohou byt klasifikovány stupněm FL. Nutné je použití binokulárního mikroskopu s osvětlením v temném poli.
Internally | Loup clean
flawless
VVS |  | VVS1 | VVS1 | Diamanty obsahují velmi malé inkluze, velmi těžko objevitelné kvalifikovaným pozorovatelem s použitím 10-násobné zvětšující lupy.
Very very small inclusions |  | VVS2 | VVS
VS |  | VS1 | VS1 | Velmi malé inkluze, obtížně registrovatelné kvalifikovaným pozorovatelem s použitím 10-násobné zvětšující lupy.
Very small inclusions |  | VS2 | VS2
SI |  | SI1 | SI1 | Malé inkluze snadno objevitelné kvalifikovaným pozorovatelem při použití 10-násobné zvětšující lupy. Inkluze nesmějí být viditelné pouhým okem při pohledu na kámen shora (přes tabulku).
Small inclusions |  | SI2 | SI2
SI3
I resp. P |  | I1 | I1 resp. P1 | Inkluze viditelné v broušeném kameni pouhým okem, které nemají negativní vliv na lesk diamantu.
Imperfekt resp. Pique |  | I2 | I2 resp. P2 | Inkluze snadno viditelné v broušeném kameni pouhým okem, mající lehký vliv na lesk diamantu.
|  | I3 | I3 resp. P3 | Rozsáhlé inkluze velmi snadno viditelné v broušeném kameni pouhým okem, mající značný negativní vliv na lesk diamantu.

## List2
Stupeň dne GIA a dle IDC, ČGL |  | EGI | Podstupeň | Popis přípustných vad
FL |  | FL |  | Diamant neobsahuje žádné nečistoty nebo vnitřní nehomogenity větší než 5 mikronu ani vnější vady kvality brusu. Nutné je použití binokulárního mikroskopu s osvětlením v temném poli.
Flawless
IF | LC | IF |  | Diamanty bez vnitřních vad větších než 5 mikronu, které pro drobné vady kvality brusu nemohou byt klasifikovány stupněm FL. Nutné je použití binokulárního mikroskopu s osvětlením v temném poli.
Internally | Loup clean
flawless
VVS |  | VVS1 | VVS1 | Diamanty obsahují velmi malé inkluze, velmi těžko objevitelné kvalifikovaným pozorovatelem s použitím 10-násobné zvětšující lupy.
Very very small inclusions |  | VVS2 | VVS
VS |  | VS1 | VS1 | Velmi malé inkluze, obtížně registrovatelné kvalifikovaným pozorovatelem s použitím 10-násobné zvětšující lupy.
Very small inclusions |  | VS2 | VS2
SI |  | SI1 | SI1 | Malé inkluze snadno objevitelné kvalifikovaným pozorovatelem při použití 10-násobné zvětšující lupy. Inkluze nesmějí být viditelné pouhým okem při pohledu na kámen shora (přes tabulku).
Small inclusions |  | SI2 | SI2
SI3
I resp. P |  | I1 | I1 resp. P1 | Inkluze viditelné v broušeném kameni pouhým okem, které nemají negativní vliv na lesk diamantu.
Imperfekt resp. Pique |  | I2 | I2 resp. P2 | Inkluze snadno viditelné v broušeném kameni pouhým okem, mající lehký vliv na lesk diamantu.
|  | I3 | I3 resp. P3 | Rozsáhlé inkluze velmi snadno viditelné v broušeném kameni pouhým okem, mající značný negativní vliv na lesk diamantu.

## List3
Charakter (přírodní - P nebo syntetický - S) | Označení | Uveden na trh [rok] | Chemické složení | Tvrdost dle Mohse | Měrná hmotnost [g.cm-3] | Index lomu | Dvojlom | Disperze | Znaky shodné s diamantem | Identifikace
P i S | Diamant | 1970* | C | 10 | 3.52 | 2.417 | - | 0.044
S | Moissanit | 1997 | SiC | 9.3 | 3.22 | 2,650-2,697 | 0.047 | 0.108 | Shodná reakce testem tepelné vodivosti, vysoká tvrdost, vysoký index lomu | Vysoký dvojlom (zpravidla nelze stanovit při pozorování skrz tabulku), nižší měrná hmotnost, jehlicovité inkluze.
| Kubický zirkon | 1977 | ZrO2+CaO, ZrO2+Y2O3 | 8 - 8,5 | 5,65 5,95 | 2.15 | - | 0.06 | Vysoký index lomu i disperze | Velmi vysoká měrná hmotnost
S | GGG (Gallilant) - Gadolinium Galium Gamet | 1975 | Gd3Ga2[GaO4]3 | 7 | 7.05 | 2.03 | - | 0.038 | Vysoký index lomu i disperze | Velmi vysoká měrná hmotnost
S | YAG - Ytrium Aluminium Garnet | 1970 | Y3Al2[AlO4]3 | 8 | 4.57 | 1.83 | - | 0.028 | Index lomu relativně vysoký | Vysoká měrná hmotnost. nižší disperze.
S | Stroncium titanát (Fabulit) | 1954 | SrTiO3 | 5.5 | 5.13 | 2.41 | - | 0.2 | Vysoký index lomu i disperze | Nízká tvrdost. vysoká měrná hmotnost
S | Lithium niobát (Linobat) |  | LiNbO3 | 5.5 | 4.64 | 2,21-2,30 | 0.09 | 0.12 | Vysoký index lomu i disperze | Nízká tvrdost. vysoká měrná hmotnost, dvojlom
S | Syntetický rutil | 1948 | TiO2 | 6.5 | 4.25 | 2,61-2,90 | 0.29 | 0.3 | Vysoký index lomu i disperze | Nízká tvrdost. vysoká měrná hmotnost, dvojlom
S | Syntetický spinel | 1940 | MgAl2 | 8 | 3.63 | 1.73 | - | 0.02 | Dosti podobná měrná hmotnost | Nízký index lomu i disperze
P i S | Leukosafír | 1971 | Al2O3 | 9 | 3.99 | 1,760-1,778 | 0.008 | 0.018 | Vysoká tvrdost | Nízký index lomu i disperze, dvojlom
P i S | Scheelit |  | Ca[WO2] | 5 | 6.1 | 1,918-1,934 | 0.018 | 0.026 | Vysoký index lomu | Vysoká měrná hmotnost, nízká tvrdost. nízká disperze, dvojlom
P i S | Křišťál | 1944 | SiO2 | 7 | 2.65 | 1,544-1,553 | 0.009 | 0.013 |  | Nízký index lomu i disperze, dvojlom
P | Topaz |  | Al2[(SiO4)(OH,F)2] | 8 | 3.53 | 1,619-1,627 | 0.008 | 0.014 | Téměř stejná měrná hmotnost | Nízký index lomu i disperze, dvojlom
P | Zirkon |  | Zr[SiO4] | 7.5 | 4.69 | 1,926-1,985 | 0.059 | 0.039 | Vysoký index lomu i disperze | Velmi vysoký dvojlom, vysoká měrná hmotnost